## Tabelle1
Problemstellung
Material	C-'T300' | EP-'-'	(E_par = 1810000)
Versagenskriterium	Puck
Dicke	0,125

Restriktionen
Berechnung 1	n_x	200
Berechnung 2	n_y	100
	n_xy	200

Winkel	5°-Schritte

Optimierungsparameter
mutationswahrscheinlichkeit		0,2
deltaMaxLayerNum		0
maxLayerNum		100
minLayerNum		MaxLayerNum-1
maxGenerations		20000
anzEltern		56
anzKinder		56
stopGens		20000

Auswertung
Anzahl mit min. Lagen		17
max ZFW bei min Lagen		1,1105883891
mittlerer ZFW bei min Lagen		1,0901520048
min Generationsanzahl		3525
mittlere Generationsanzahl		10163
Ergebnisse mit max ZFW bei min Lagen		9

Optimierung	max. Gen	min. Res-fak.	Anzahl Lagen	Lagenaufbau
0	9833	1,1105883891	6	<html>[-30/30/75/30/35/-25]</html>				1,1105883891	9833
1	13207	1,0831430166	6	<html>[-30/35/75/25/40/-25]</html>				1,0831430166	13207
2	14390	1,1105883891	6	<html>[-30/30/75/30/35/-25]</html>				1,1105883891	14390
3	7954	1,3021273434	7	<html>[-30/25/70/<U>35</U>]<sub>S</sub></html>
4	4980	1,0496353892	6	<html>[35/-20/30/65/-30/30]</html>				1,0496353892	4980
5	9274	1,0718232911	6	<html>[-25/25/45/70/25/-30]</html>				1,0718232911	9274
6	12603	1,1105883891	6	<html>[-30/30/75/30/35/-25]</html>				1,1105883891	12603
7	15379	1,0496353892	6	<html>[30/-30/65/30/-20/35]</html>				1,0496353892	15379
8	3525	1,1105883891	6	<html>[-30/30/75/30/35/-25]</html>				1,1105883891	3525
9	3831	1,1105883891	6	<html>[-30/30/75/30/35/-25]</html>				1,1105883891	3831
10	3573	1,3021273434	7	<html>[-30/25/70/<U>35</U>]<sub>S</sub></html>
11	17747	1,1105883891	6	<html>[-30/30/75/30/35/-25]</html>				1,1105883891	17747
12	14058	1,0496353892	6	<html>[30/-30/65/30/-20/35]</html>				1,0496353892	14058
13	4949	1,1105883891	6	<html>[-30/30/75/30/35/-25]</html>				1,1105883891	4949
14	4552	1,0790638728	6	<html>[-30/35/80/35<sub>2</sub>/-25]</html>				1,0790638728	4552
15	6891	1,0831430166	6	<html>[-30/35/75/25/40/-25]</html>				1,0831430166	6891
16	13846	1,1105883891	6	<html>[-30/30/75/30/35/-25]</html>				1,1105883891	13846
17	7804	1,3221902547	7	<html>[75/30/-30/<U>30</U>]<sub>S</sub></html>
18	18016	1,1105883891	6	<html>[-30/30/75/30/35/-25]</html>				1,1105883891	18016
19	5698	1,071209215	6	<html>[-35/75/25]<sub>S</sub></html>				1,071209215	5698

## Tabelle2
Problemstellung
Material	C-'T300' | EP-'-'	(E_par = 1810000)
Versagenskriterium	Puck
Dicke	0,125

Restriktionen
Berechnung 1	n_x	200
Berechnung 2	n_y	100
	n_xy	200

Winkel	5°-Schritte

Optimierungsparameter
mutationswahrscheinlichkeit		0,2
deltaMaxLayerNum		5
maxLayerNum		100
minLayerNum		berechnet
maxGenerations		20000
anzEltern		56
anzKinder		56
stopGens		20000

Auswertung
Anzahl mit min, Lagen		8
max ZFW bei min Lagen		1,1105883891
mittlerer ZFW bei min Lagen		1,0598683353
min Generationsanzahl		397
mittlere Generationsanzahl		12056
Ergebnisse mit max ZFW bei min Lagen		1

Optimierung	max, Gen	min, Res-fak,	Anzahl Lagen	Lagenaufbau
0	3583	1,0238647233	6	<html>[70/25/-30/-35/20/65]</html>				1,0238647233	3583
1	397	1,0404729082	6	<html>[60/20/-30]<sub>S</sub></html>				1,0404729082	397
2	13075	1,3021273434	7	<html>[-30/25/70/<U>35</U>]<sub>S</sub></html>
3	11994	1,2998339137	7	<html>[30/70/-30/<U>25</U>]<sub>S</sub></html>
4	18762	1,0413142985	6	<html>[25/-30/70]<sub>S</sub></html>				1,0413142985	18762
5	4137	1,3221902547	7	<html>[-30/75/30/<U>30</U>]<sub>S</sub></html>
6	18629	1,071023658	6	<html>[-25/30/40/80/30/-30]</html>				1,071023658	18629
7	5940	1,3221902547	7	<html>[75/30/-30/<U>30</U>]<sub>S</sub></html>
8	12361	1,071023658	6	<html>[-25/30/40/80/30/-30]</html>				1,071023658	12361
9	16270	1,2884044145	7	<html>[25/-30/70/<U>30</U>]<sub>S</sub></html>
10	11454	1,3221902547	7	<html>[75/30/-30/<U>30</U>]<sub>S</sub></html>
11	19502	1,071023658	6	<html>[-25/30/40/80/30/-30]</html>				1,071023658	19502
12	7946	1,3221902547	7	<html>[30/75/-30/<U>30</U>]<sub>S</sub></html>
13	4755	1,3221902547	7	<html>[30/-30/75/<U>30</U>]<sub>S</sub></html>
14	7280	1,3221902547	7	<html>[30/75/-30/<U>30</U>]<sub>S</sub></html>
15	14091	1,3021273434	7	<html>[25/-30/70/<U>35</U>]<sub>S</sub></html>
16	4441	1,0496353892	6	<html>[35/-20/30/65/-30/30]</html>				1,0496353892	4441
17	9139	1,3021273434	7	<html>[-30/25/70/<U>35</U>]<sub>S</sub></html>
18	7218	1,3221902547	7	<html>[75/-30/30/<U>30</U>]<sub>S</sub></html>
19	18771	1,1105883891	6	<html>[-25/35/30/75/30/-30]</html>				1,1105883891	18771

## Tabelle3
Problemstellung
Material	C-'T300' | EP-'-'	(E_par = 1810000)
Versagenskriterium	Puck
Dicke	0,125

Restriktionen
Berechnung 1	n_x	200
Berechnung 2	n_y	100
	n_xy	200

Winkel	5°-Schritte

Optimierungsparameter
mutationswahrscheinlichkeit		0,2		ohne neue Population bei Änderung der maximalen Lagenanzahl
deltaMaxLayerNum		5
maxLayerNum		100
minLayerNum		berechnet
maxGenerations		20000
anzEltern		56
anzKinder		56
stopGens		20000

Auswertung
Anzahl mit min, Lagen		5
max ZFW bei min Lagen		1,0496353892
mittlerer ZFW bei min Lagen		1,0340325155
min Generationsanzahl		2683
mittlere Generationsanzahl		8111
Ergebnisse mit max ZFW bei min Lagen		1

Optimierung	max, Gen	min, Res-fak,	Anzahl Lagen	Lagenaufbau
0	5850	1,2887752558	7	<html>[25/-30/75/<U>40</U>]<sub>S</sub></html>
1	13930	1,0152897184	6	<html>[65/-30/25]<sub>S</sub></html>				1,0152897184	13930
2	8602	1,301752102	7	<html>[-25/35/30/<U>75</U>]<sub>S</sub></html>
3	2683	1,0408998386	6	<html>[35/-20/35/70/-30/30]</html>				1,0408998386	2683
4	9761	1,0496353892	6	<html>[30/-30/65/30/-20/35]</html>				1,0496353892	9761
5	15520	1,3221902547	7	<html>[-30/30/75/<U>30</U>]<sub>S</sub></html>
6	8394	1,301752102	7	<html>[30/-25/35/<U>75</U>]<sub>S</sub></html>
7	6686	1,301752102	7	<html>[-25/30/35/<U>75</U>]<sub>S</sub></html>
8	16648	1,2998339137	7	<html>[30/-30/70/<U>25</U>]<sub>S</sub></html>
9	19125	1,3221902547	7	<html>[30/-30/75/<U>30</U>]<sub>S</sub></html>
10	15752	1,3021273434	7	<html>[70/-30/25/<U>35</U>]<sub>S</sub></html>
11	7871	1,3021273434	7	<html>[25/70/-30/<U>35</U>]<sub>S</sub></html>
12	13538	1,2769962642	7	<html>[-30/25/65/<U>25</U>]<sub>S</sub></html>
13	4593	1,3021273434	7	<html>[-30/70/25/<U>35</U>]<sub>S</sub></html>
14	5954	1,3221902547	7	<html>[30/-30/75/<U>30</U>]<sub>S</sub></html>
15	3529	1,0404729082	6	<html>[60/20/-30]<sub>S</sub></html>				1,0404729082	3529
16	7937	1,301752102	7	<html>[-25/30/35/<U>75</U>]<sub>S</sub></html>
17	10650	1,0238647233	6	<html>[65/20/-35/-30/25/70]</html>				1,0238647233	10650
18	14342	1,3221902547	7	<html>[30/-30/75/<U>30</U>]<sub>S</sub></html>
19	11875	1,2998339137	7	<html>[30/70/-30/<U>25</U>]<sub>S</sub></html>

## Tabelle4
Problemstellung
Material	C-'T300' | EP-'-'	(E_par = 1810000)
Versagenskriterium	Puck
Dicke	0,125

Restriktionen
Berechnung 1	n_x	200
Berechnung 2	n_y	100
	n_xy	200

Winkel	5°-Schritte

Optimierungsparameter
mutationswahrscheinlichkeit		0,02
deltaMaxLayerNum		0
maxLayerNum		100
minLayerNum		MaxLayerNum-1
maxGenerations		20000
anzEltern		56
anzKinder		56
stopGens		20000

Auswertung
Anzahl mit min. Lagen		1
max ZFW bei min Lagen		1,1105883891
mittlerer ZFW bei min Lagen		1,1105883891
min Generationsanzahl		6152
mittlere Generationsanzahl		6152
Ergebnisse mit max ZFW bei min Lagen		1

Optimierung	max. Gen	min. Res-fak.	Anzahl Lagen	Lagenaufbau
0	1763	1,3221902547	7	<html>[75/30/-30/<U>30</U>]<sub>S</sub></html>
1	11388	1,3021273434	7	<html>[25/-30/70/<U>35</U>]<sub>S</sub></html>
2	1862	1,3021273434	7	<html>[25/-30/70/<U>35</U>]<sub>S</sub></html>
3	18590	1,3221902547	7	<html>[30/-30/75/<U>30</U>]<sub>S</sub></html>
4	2767	1,3221902547	7	<html>[30/75/-30/<U>30</U>]<sub>S</sub></html>
5	9927	1,3021273434	7	<html>[-30/70/25/<U>35</U>]<sub>S</sub></html>
6	3474	1,3021273434	7	<html>[-30/70/25/<U>35</U>]<sub>S</sub></html>
7	12086	1,3021273434	7	<html>[-30/25/70/<U>35</U>]<sub>S</sub></html>
8	3953	1,301752102	7	<html>[-25/35/30/<U>75</U>]<sub>S</sub></html>
9	440	1,3021273434	7	<html>[-30/70/25/<U>35</U>]<sub>S</sub></html>
10	13603	1,3221902547	7	<html>[75/30/-30/<U>30</U>]<sub>S</sub></html>
11	8118	1,3221902547	7	<html>[30/75/-30/<U>30</U>]<sub>S</sub></html>
12	2096	1,3221902547	7	<html>[30/-30/75/<U>30</U>]<sub>S</sub></html>
13	2967	1,3221902547	7	<html>[75/30/-30/<U>30</U>]<sub>S</sub></html>
14	4202	1,3221902547	7	<html>[75/30/-30/<U>30</U>]<sub>S</sub></html>
15	12814	1,3021273434	7	<html>[-30/25/70/<U>35</U>]<sub>S</sub></html>
16	5619	1,3021273434	7	<html>[-30/25/70/<U>35</U>]<sub>S</sub></html>
17	993	1,3221902547	7	<html>[30/75/-30/<U>30</U>]<sub>S</sub></html>
18	2038	1,3021273434	7	<html>[-30/70/25/<U>35</U>]<sub>S</sub></html>
19	6152	1,1105883891	6	<html>[-30/30/75/30/35/-25]</html>				1,1105883891	6152

## Tabelle5
Problemstellung
Material	C-'T300' | EP-'-'	(E_par = 1810000)
Versagenskriterium	Puck
Dicke	0,125

Restriktionen
Berechnung 1	n_x	200
Berechnung 2	n_y	100
	n_xy	200

Winkel	5°-Schritte

Optimierungsparameter
mutationswahrscheinlichkeit		0,5
deltaMaxLayerNum		0
maxLayerNum		100
minLayerNum		MaxLayerNum-1
maxGenerations		20000
anzEltern		56
anzKinder		56
stopGens		20000

Auswertung
Anzahl mit min. Lagen		17
max ZFW bei min Lagen		1,1105883891
mittlerer ZFW bei min Lagen		1,0799149216
min Generationsanzahl		5788
mittlere Generationsanzahl		14180
Ergebnisse mit max ZFW bei min Lagen		6

Optimierung	max. Gen	min. Res-fak.	Anzahl Lagen	Lagenaufbau
0	5788	1,0831430166	6	<html>[-30/35/75/25/40/-25]</html>				1,0831430166	5788
1	11306	1,1105883891	6	<html>[-30/30/75/30/35/-25]</html>				1,1105883891	11306
2	15170	1,1105883891	6	<html>[-30/30/75/30/35/-25]</html>				1,1105883891	15170
3	11168	1,0790638728	6	<html>[-30/35/80/35<sub>2</sub>/-25]</html>				1,0790638728	11168
4	10403	1,1105883891	6	<html>[-30/30/75/30/35/-25]</html>				1,1105883891	10403
5	1181	1,3221902547	7	<html>[30/75/-30/<U>30</U>]<sub>S</sub></html>
6	19255	1,071023658	6	<html>[-25/30/40/80/30/-30]</html>				1,071023658	19255
7	19255	1,1105883891	6	<html>[-30/30/75/30/35/-25]</html>				1,1105883891	19255
8	19956	1,036117625	6	<html>[35/-20/30/65/-25/30]</html>				1,036117625	19956
9	7099	1,1105883891	6	<html>[-30/30/75/30/35/-25]</html>				1,1105883891	7099
10	8150	1,0831430166	6	<html>[-30/35/75/25/40/-25]</html>				1,0831430166	8150
11	1151	1,3021273434	7	<html>[25/-30/70/<U>35</U>]<sub>S</sub></html>
12	11663	1,0496353892	6	<html>[30/-30/65/30/-20/35]</html>				1,0496353892	11663
13	13180	1,1105883891	6	<html>[-30/30/75/30/35/-25]</html>				1,1105883891	13180
14	19903	1,0291128083	6	<html>[-25/35<sub>2</sub>/70/-30/30]</html>				1,0291128083	19903
15	16783	1,0790638728	6	<html>[-30/35/80/35<sub>2</sub>/-25]</html>				1,0790638728	16783
16	18168	1,0718232911	6	<html>[-30/25/70/45/25/-25]</html>				1,0718232911	18168
17	14856	1,071209215	6	<html>[75/-35/25]<sub>S</sub></html>				1,071209215	14856
18	18954	1,0416875669	6	<html>[-30/25/70/50/25/-25]</html>				1,0416875669	18954
19	838	1,3221902547	7	<html>[30/-30/75/<U>30</U>]<sub>S</sub></html>

## Tabelle6
Problemstellung
Material	C-'T300' | EP-'-'	(E_par = 1810000)
Versagenskriterium	Puck
Dicke	0,125

Restriktionen
Berechnung 1	n_x	200
Berechnung 2	n_y	100
	n_xy	200

Winkel	5°-Schritte

Optimierungsparameter
mutationswahrscheinlichkeit		0,2		nur Mutation
deltaMaxLayerNum		0
maxLayerNum		100
minLayerNum		MaxLayerNum-1
maxGenerations		20000
anzEltern		56
anzKinder		56
stopGens		20000

Auswertung
Anzahl mit min. Lagen		14
max ZFW bei min Lagen		1,1105883891
mittlerer ZFW bei min Lagen		1,0819940746
min Generationsanzahl		4705
mittlere Generationsanzahl		13235
Ergebnisse mit max ZFW bei min Lagen		5

Optimierung	max. Gen	min. Res-fak.	Anzahl Lagen	Lagenaufbau
0	3680	1,3021273434	7	<html>[-30/25/70/<U>35</U>]<sub>S</sub></html>
1	11000	1,1105883891	6	<html>[-25/35/30/75/30/-30]</html>				1,1105883891	11000
2	4705	1,0718232911	6	<html>[-25/25/45/70/25/-30]</html>				1,0718232911	4705
3	19383	1,2567483798	7	<html>[-25/35/30/75/35<sub>2</sub>/-25]</html>
4	15270	1,2427765988	7	<html>[-30/75/30<sub>3</sub>/65/-25]</html>
5	7017	1,301752102	7	<html>[30/35/-25/<U>75</U>]<sub>S</sub></html>
6	15387	1,1105883891	6	<html>[-30/30/75/30/35/-25]</html>				1,1105883891	15387
7	8667	1,2611317619	7	<html>[70/-30/25/30<sub>2</sub>/70/-30]</html>
8	19034	1,0029761796	6	<html>[70/25/-30/-35/25/70]</html>				1,0029761796	19034
9	17090	1,071023658	6	<html>[-25/30/40/80/30/-30]</html>				1,071023658	17090
10	5354	1,0831430166	6	<html>[-25/40/25/75/35/-30]</html>				1,0831430166	5354
11	8367	1,1105883891	6	<html>[-25/35/30/75/30/-30]</html>				1,1105883891	8367
12	10544	1,0790638728	6	<html>[-30/35/80/35<sub>2</sub>/-25]</html>				1,0790638728	10544
13	4249	1,2769962642	7	<html>[65/25/-30/<U>25</U>]<sub>S</sub></html>
14	12666	1,0831430166	6	<html>[-30/35/75/25/40/-25]</html>				1,0831430166	12666
15	15482	1,0496353892	6	<html>[35/-20/30/65/-30/30]</html>				1,0496353892	15482
16	17252	1,1105883891	6	<html>[-25/35/30/75/30/-30]</html>				1,1105883891	17252
17	13679	1,1105883891	6	<html>[-30/30/75/30/35/-25]</html>				1,1105883891	13679
18	15399	1,0831430166	6	<html>[-30/35/75/25/40/-25]</html>				1,0831430166	15399
19	19324	1,071023658	6	<html>[-30/30/80/40/30/-25]</html>				1,071023658	19324

## Tabelle7
Problemstellung
Material	C-'T300' | EP-'-'	(E_par = 1810000)
Versagenskriterium	Puck
Dicke	0,125

Restriktionen
Berechnung 1	n_x	200
Berechnung 2	n_y	100
	n_xy	200

Winkel	5°-Schritte

Optimierungsparameter
mutationswahrscheinlichkeit		0,2		nur Mutation+Permutation
deltaMaxLayerNum		0
maxLayerNum		100
minLayerNum		MaxLayerNum-1
maxGenerations		20000
anzEltern		56
anzKinder		56
stopGens		20000

Auswertung
Anzahl mit min. Lagen		18
max ZFW bei min Lagen		1,1105883891
mittlerer ZFW bei min Lagen		1,0777168872
min Generationsanzahl		854
mittlere Generationsanzahl		10678
Ergebnisse mit max ZFW bei min Lagen		4

Optimierung	max. Gen	min. Res-fak.	Anzahl Lagen	Lagenaufbau
0	1629	1,071023658	6	<html>[-30/30/80/40/30/-25]</html>				1,071023658	1629
1	13906	1,1105883891	6	<html>[-30/30/75/30/35/-25]</html>				1,1105883891	13906
2	5653	1,3021273434	7	<html>[-30/70/25/<U>35</U>]<sub>S</sub></html>
3	15268	1,0790638728	6	<html>[-30/35/80/35<sub>2</sub>/-25]</html>				1,0790638728	15268
4	14679	1,0496353892	6	<html>[30/-30/65/30/-20/35]</html>				1,0496353892	14679
5	17760	1,0831430166	6	<html>[-30/35/75/25/40/-25]</html>				1,0831430166	17760
6	854	1,1105883891	6	<html>[-30/30/75/30/35/-25]</html>				1,1105883891	854
7	9627	1,0496353892	6	<html>[35/-20/30/65/-30/30]</html>				1,0496353892	9627
8	16202	1,0831430166	6	<html>[-30/35/75/25/40/-25]</html>				1,0831430166	16202
9	5681	1,3021273434	7	<html>[-30/25/70/<U>35</U>]<sub>S</sub></html>
10	19788	1,071209215	6	<html>[-35/75/25]<sub>S</sub></html>				1,071209215	19788
11	6408	1,0718232911	6	<html>[-30/25/70/45/25/-25]</html>				1,0718232911	6408
12	5705	1,071209215	6	<html>[-35/75/25]<sub>S</sub></html>				1,071209215	5705
13	5861	1,0831430166	6	<html>[-30/35/75/25/40/-25]</html>				1,0831430166	5861
14	10895	1,0831430166	6	<html>[-30/35/75/25/40/-25]</html>				1,0831430166	10895
15	8142	1,1105883891	6	<html>[-30/30/75/30/35/-25]</html>				1,1105883891	8142
16	13141	1,0496353892	6	<html>[35/-20/30/65/-30/30]</html>				1,0496353892	13141
17	3691	1,1105883891	6	<html>[-30/30/75/30/35/-25]</html>				1,1105883891	3691
18	19614	1,0389196362	6	<html>[25/-25/60/35/-20/30]</html>				1,0389196362	19614
19	9027	1,0718232911	6	<html>[-25/25/45/70/25/-30]</html>				1,0718232911	9027

## Tabelle8
Problemstellung
Material	C-'T300' | EP-'-'	(E_par = 1810000)
Versagenskriterium	Puck
Dicke	0,125

Restriktionen
Berechnung 1	n_x	200
Berechnung 2	n_y	100
	n_xy	200

Winkel	5°-Schritte

Optimierungsparameter
mutationswahrscheinlichkeit		0,2		nur Mutation+Permutation
deltaMaxLayerNum		0
maxLayerNum		100
minLayerNum		MaxLayerNum-1
maxGenerations		20000
anzEltern		56
anzKinder		56
stopGens		20000

Auswertung
Anzahl mit min. Lagen		16
max ZFW bei min Lagen		1,1105883891
mittlerer ZFW bei min Lagen		1,0937587478
min Generationsanzahl		1689
mittlere Generationsanzahl		9018
Ergebnisse mit max ZFW bei min Lagen		10

Optimierung	max. Gen	min. Res-fak.	Anzahl Lagen	Lagenaufbau
0	2026	1,1105883891	6	<html>[-30/30/75/30/35/-25]</html>				1,1105883891	2026
1	2641	1,3021273434	7	<html>[-30/70/25/<U>35</U>]<sub>S</sub></html>
2	2044	1,2792427238	7	<html>[65/-25/30<sub>2</sub>/25/-30/70]</html>
3	10828	1,1105883891	6	<html>[-30/30/75/30/35/-25]</html>				1,1105883891	10828
4	3415	1,0831430166	6	<html>[-30/35/75/25/40/-25]</html>				1,0831430166	3415
5	3272	1,2792427238	7	<html>[65/-25/30<sub>2</sub>/25/-30/70]</html>
6	14076	1,0790638728	6	<html>[-30/35/80/35<sub>2</sub>/-25]</html>				1,0790638728	14076
7	6999	1,0496353892	6	<html>[30/-30/65/30/-20/35]</html>				1,0496353892	6999
8	6303	1,1105883891	6	<html>[-30/30/75/30/35/-25]</html>				1,1105883891	6303
9	8319	1,1105883891	6	<html>[-30/30/75/30/35/-25]</html>				1,1105883891	8319
10	9756	1,0831430166	6	<html>[-30/35/75/25/40/-25]</html>				1,0831430166	9756
11	2439	1,3221902547	7	<html>[75/30/-30/<U>30</U>]<sub>S</sub></html>
12	12503	1,1105883891	6	<html>[-30/30/75/30/35/-25]</html>				1,1105883891	12503
13	17203	1,0496353892	6	<html>[35/-20/30/65/-30/30]</html>				1,0496353892	17203
14	17749	1,0496353892	6	<html>[30/-30/65/30/-20/35]</html>				1,0496353892	17749
15	12527	1,1105883891	6	<html>[-30/30/75/30/35/-25]</html>				1,1105883891	12527
16	2650	1,1105883891	6	<html>[-30/30/75/30/35/-25]</html>				1,1105883891	2650
17	1689	1,1105883891	6	<html>[-30/30/75/30/35/-25]</html>				1,1105883891	1689
18	8944	1,1105883891	6	<html>[-30/30/75/30/35/-25]</html>				1,1105883891	8944
19	9305	1,1105883891	6	<html>[-30/30/75/30/35/-25]</html>				1,1105883891	9305

## Tabelle9
Problemstellung
Material	C-'T300' | EP-'-'	(E_par = 1810000)
Versagenskriterium	Puck
Dicke	0,125

Restriktionen
Berechnung 1	n_x	200
Berechnung 2	n_y	100
	n_xy	200

Winkel	5°-Schritte

Optimierungsparameter
mutationswahrscheinlichkeit		0,2		nur Mutation+Permutation
deltaMaxLayerNum		0
maxLayerNum		100
minLayerNum		MaxLayerNum-1
maxGenerations		20000
anzEltern		56
anzKinder		56
stopGens		20000

Auswertung
Anzahl mit min. Lagen		18
max ZFW bei min Lagen		1,1105883891
mittlerer ZFW bei min Lagen		1,1021091818
min Generationsanzahl		1754
mittlere Generationsanzahl		8982
Ergebnisse mit max ZFW bei min Lagen		13

Optimierung	max. Gen	min. Res-fak.	Anzahl Lagen	Lagenaufbau
0	15858	1,3021273434	7	<html>[-30/25/70/<U>35</U>]<sub>S</sub></html>
1	11552	1,1105883891	6	<html>[-30/30/75/30/35/-25]</html>				1,1105883891	11552
2	14855	1,1105883891	6	<html>[-30/30/75/30/35/-25]</html>				1,1105883891	14855
3	18243	1,1105883891	6	<html>[-30/30/75/30/35/-25]</html>				1,1105883891	18243
4	18320	1,0831430166	6	<html>[-30/35/75/25/40/-25]</html>				1,0831430166	18320
5	2229	1,1105883891	6	<html>[-30/30/75/30/35/-25]</html>				1,1105883891	2229
6	6661	1,1105883891	6	<html>[-30/30/75/30/35/-25]</html>				1,1105883891	6661
7	3438	1,0718232911	6	<html>[-30/25/70/45/25/-25]</html>				1,0718232911	3438
8	9426	1,1105883891	6	<html>[-30/30/75/30/35/-25]</html>				1,1105883891	9426
9	6037	1,1105883891	6	<html>[-30/30/75/30/35/-25]</html>				1,1105883891	6037
10	4004	1,3021273434	7	<html>[25/-30/70/<U>35</U>]<sub>S</sub></html>
11	8293	1,0831430166	6	<html>[-30/35/75/25/40/-25]</html>				1,0831430166	8293
12	5728	1,0790638728	6	<html>[-30/35/80/35<sub>2</sub>/-25]</html>				1,0790638728	5728
13	15918	1,1105883891	6	<html>[-30/30/75/30/35/-25]</html>				1,1105883891	15918
14	1754	1,0831430166	6	<html>[-30/35/75/25/40/-25]</html>				1,0831430166	1754
15	3293	1,1105883891	6	<html>[-30/30/75/30/35/-25]</html>				1,1105883891	3293
16	18846	1,1105883891	6	<html>[-30/30/75/30/35/-25]</html>				1,1105883891	18846
17	2822	1,1105883891	6	<html>[-30/30/75/30/35/-25]</html>				1,1105883891	2822
18	4483	1,1105883891	6	<html>[-30/30/75/30/35/-25]</html>				1,1105883891	4483
19	9774	1,1105883891	6	<html>[-30/30/75/30/35/-25]</html>				1,1105883891	9774

## Tabelle10
Problemstellung
Material	C-'T300' | EP-'-'	(E_par = 1810000)
Versagenskriterium	Puck
Dicke	0,125

Restriktionen
Berechnung 1	n_x	200
Berechnung 2	n_y	100
	n_xy	200

Winkel	5°-Schritte

Optimierungsparameter
mutationswahrscheinlichkeit		0,2		Mutation 20 Kinder – Rest je 10 Kinder
deltaMaxLayerNum		0		mit Permutation nach SDA
maxLayerNum		100
minLayerNum		MaxLayerNum-1
maxGenerations		10000
anzEltern		60
anzKinder		60
stopGens		10000
maximale Generation ohne Änderung		500
Shiftwahrscheinlichkeit		0,2
Auswertung
Anzahl mit min. Lagen		20
max ZFW bei min Lagen		1,1105883891
mittlerer ZFW bei min Lagen		1,1105883891
min Generationsanzahl		1128
mittlere Generationsanzahl		3708
Ergebnisse mit max ZFW bei min Lagen		20

Optimierung	max. Gen	min. Res-fak.	Anzahl Lagen	Lagenaufbau
0	1962	1,1105883891	6	<html>[-30/30/75/30/35/-25]</html>				1,1105883891	1962
1	1668	1,1105883891	6	<html>[-30/30/75/30/35/-25]</html>				1,1105883891	1668
2	4175	1,1105883891	6	<html>[-30/30/75/30/35/-25]</html>				1,1105883891	4175
3	1612	1,1105883891	6	<html>[-30/30/75/30/35/-25]</html>				1,1105883891	1612
4	2330	1,1105883891	6	<html>[-30/30/75/30/35/-25]</html>				1,1105883891	2330
5	4511	1,1105883891	6	<html>[-30/30/75/30/35/-25]</html>				1,1105883891	4511
6	5655	1,1105883891	6	<html>[-30/30/75/30/35/-25]</html>				1,1105883891	5655
7	2613	1,1105883891	6	<html>[-30/30/75/30/35/-25]</html>				1,1105883891	2613
8	3432	1,1105883891	6	<html>[-30/30/75/30/35/-25]</html>				1,1105883891	3432
9	5079	1,1105883891	6	<html>[-30/30/75/30/35/-25]</html>				1,1105883891	5079
10	7748	1,1105883891	6	<html>[-30/30/75/30/35/-25]</html>				1,1105883891	7748
11	3626	1,1105883891	6	<html>[-30/30/75/30/35/-25]</html>				1,1105883891	3626
12	2660	1,1105883891	6	<html>[-30/30/75/30/35/-25]</html>				1,1105883891	2660
13	4687	1,1105883891	6	<html>[-30/30/75/30/35/-25]</html>				1,1105883891	4687
14	5476	1,1105883891	6	<html>[-30/30/75/30/35/-25]</html>				1,1105883891	5476
15	5680	1,1105883891	6	<html>[-30/30/75/30/35/-25]</html>				1,1105883891	5680
16	1128	1,1105883891	6	<html>[-30/30/75/30/35/-25]</html>				1,1105883891	1128
17	3039	1,1105883891	6	<html>[-30/30/75/30/35/-25]</html>				1,1105883891	3039
18	3678	1,1105883891	6	<html>[-30/30/75/30/35/-25]</html>				1,1105883891	3678
19	3406	1,1105883891	6	<html>[-30/30/75/30/35/-25]</html>				1,1105883891	3406

## Tabelle11
Problemstellung
Material	C-'T300' | EP-'-'	(E_par = 1810000)
Versagenskriterium	Puck
Dicke	0,125

Restriktionen
Berechnung 1	n_x	200
Berechnung 2	n_y	100
	n_xy	200

Winkel	5°-Schritte

Optimierungsparameter
mutationswahrscheinlichkeit		0,2		Mutation 20 Kinder – Rest je 10 Kinder
deltaMaxLayerNum		0		mit Permutation nach SDA
maxLayerNum		100
minLayerNum		MaxLayerNum-1
maxGenerations		6000
anzEltern		60
anzKinder		60
stopGens		6000
maximale Generation ohne Änderung		500
Shiftwahrscheinlichkeit		0,2
Auswertung
Anzahl mit min, Lagen		20
max ZFW bei min Lagen		1,1105883891
mittlerer ZFW bei min Lagen		1,1105883891
min Generationsanzahl		559
mittlere Generationsanzahl		3080
Ergebnisse mit max ZFW bei min Lagen		20

Optimierung	max, Gen	min, Res-fak,	Anzahl Lagen	Lagenaufbau
0	1323	1,1105883891	6	<html>[-30/30/75/30/35/-25]</html>				1,1105883891	1323
1	4551	1,1105883891	6	<html>[-30/30/75/30/35/-25]</html>				1,1105883891	4551
2	3374	1,1105883891	6	<html>[-30/30/75/30/35/-25]</html>				1,1105883891	3374
3	1330	1,1105883891	6	<html>[-30/30/75/30/35/-25]</html>				1,1105883891	1330
4	1121	1,1105883891	6	<html>[-30/30/75/30/35/-25]</html>				1,1105883891	1121
5	5920	1,1105883891	6	<html>[-30/30/75/30/35/-25]</html>				1,1105883891	5920
6	2493	1,1105883891	6	<html>[-30/30/75/30/35/-25]</html>				1,1105883891	2493
7	3574	1,1105883891	6	<html>[-30/30/75/30/35/-25]</html>				1,1105883891	3574
8	1219	1,1105883891	6	<html>[-30/30/75/30/35/-25]</html>				1,1105883891	1219
9	1772	1,1105883891	6	<html>[-30/30/75/30/35/-25]</html>				1,1105883891	1772
10	5371	1,1105883891	6	<html>[-30/30/75/30/35/-25]</html>				1,1105883891	5371
11	1911	1,1105883891	6	<html>[-30/30/75/30/35/-25]</html>				1,1105883891	1911
12	2002	1,1105883891	6	<html>[-30/30/75/30/35/-25]</html>				1,1105883891	2002
13	4608	1,1105883891	6	<html>[-30/30/75/30/35/-25]</html>				1,1105883891	4608
14	880	1,1105883891	6	<html>[-30/30/75/30/35/-25]</html>				1,1105883891	880
15	3740	1,1105883891	6	<html>[-30/30/75/30/35/-25]</html>				1,1105883891	3740
16	5854	1,1105883891	6	<html>[-30/30/75/30/35/-25]</html>				1,1105883891	5854
17	4070	1,1105883891	6	<html>[-30/30/75/30/35/-25]</html>				1,1105883891	4070
18	559	1,1105883891	6	<html>[-30/30/75/30/35/-25]</html>				1,1105883891	559
19	5924	1,1105883891	6	<html>[-25/35/30/75/30/-30]</html>				1,1105883891	5924